## List1
Příloha č.2 Výzvy
VZ Kancelářský papír pro Plzeňský kraj 2021
Papír A4, 80g, bílá, kvalita A | Výrobce / obchodní název
Doplnit
| Parametry | Požadováno | Nabízeno
| Bělost (CIE) | 164 | Doplnit
| Opacita (%) | 92 | Doplnit
| Tloušťka (mm/1000) | 107 ± 4 | Doplnit
| Drsnost (ml/min) | 180 ± 50 | Doplnit
Papír A4, 80g, bílá, kvalita C | Výrobce / obchodní název
Doplnit
| Parametry | Požadováno | Nabízeno
| Bělost (CIE) | 146 | Doplnit
| Opacita (%) | 90 | Doplnit
| Tloušťka (mm/1000) | 106 ± 4 | Doplnit
| Drsnost (ml/min) | 210 ± 50 | Doplnit
Papír A3, 80g, bílá, kvalita A | Výrobce / obchodní název
Doplnit
| Parametry | Požadováno | Nabízeno
| Bělost (CIE) | 164 | Doplnit
| Opacita (%) | 92 | Doplnit
| Tloušťka (mm/1000) | 107 ± 4 | Doplnit
| Drsnost (ml/min) | 180 ± 50 | Doplnit
Papír A5, 80g, bílá, kvalita A | Výrobce / obchodní název
Doplnit
| Parametry | Požadováno | Nabízeno
| Bělost (CIE) | 161 ±2 | Doplnit
| Opacita (%) | 93 +2/-1 | Doplnit
| Tloušťka (mm/1000) | 108 ±3 | Doplnit
| Drsnost (ml/min) | 180 ± 50 | Doplnit
Papír A4, 200g, bílá, nenatíraný | Výrobce / obchodní název
Doplnit
| Parametry | Požadováno | Nabízeno
| Bělost (CIE) | 161 | Doplnit
| Opacita (%) | 98 | Doplnit
| Tloušťka (mm/1000) | 200 ± 7 | Doplnit
| Drsnost (ml/min) | 160 ± 40 | Doplnit
Papír A4, 200 g, bílá,natíraný (lesklý) | Výrobce / obchodní název
Doplnit
| Parametry | Požadováno | Nabízeno
| Bělost (CIE) | 139 ± 2.5 | Doplnit
| Opacita (%) | 98 | Doplnit
| Tloušťka (mm/1000) | 162 ± 7 | Doplnit
| Lesk | 78 ± 4 | Doplnit
Hodnoty uvedené ve sloupci "Požadováno" jsou minimálními hodnotami.